## Feuille 1
EIF020 | m² | Isolation thermique par l'extérieur, de mur manteau ventilé.
Isolation thermique par l'extérieur, de mur manteau ventilé, avec panneau rigide en laine minérale, selon NF EN 13162, non revêtu à double densité, de 40 mm d'épaisseur, résistance thermique 1,15 m²K/W, conductivité thermique 0,034 W/(mK). Mise en place: bord à bord, avec des fixations mécaniques.
Code interne |  | Désignation | Quantité | Unité | Prix unitaire | Prix total
mt16lra020abl |  | Panneau rigide en laine minérale, selon NF EN 13162, non revêtu à double densité, de 40 mm d'épaisseur, résistance thermique 1,15 m²K/W, conductivité thermique 0,034 W/(mK), imperméable à l'eau de pluie, Euroclasse A1 de réaction au feu selon NF EN 13501-1, capacité d'absorption d'eau à court terme <=1 kg/m² et coefficient de résistance à la diffusion de la vapeur d'eau 1,3. | 1.05 | m² | 13007.8 | 13658.2
mt16aaa020ab |  | Fixation mécanique pour panneaux isolants de laine minérale, placés directement sur la surface support. | 4 | U | 170.29 | 681.16
mo054 |  | Compagnon professionnel III/CP2 poseur d'isolants rigides ou flexibles. | 0.099 | h | 1775.06 | 175.73
mo101 |  | Ouvrier professionnel II/OP poseur d'isolants rigides ou flexibles. | 0.05 | h | 1107.54 | 55.38
|  | Frais de chantier des unités d'ouvrage | 2 | % | 14570.4 | 291.41
Coût d'entretien décennal: 297,24F CFA les 10 premières années. |  |  |  |  | Montant total HT: | 14861.8