## Feuille 1
EKM020 | m² |  | Barrière anti-radon du côté extérieur d'un mur en maçonnerie en contact avec le terrain, avec des membranes bitumineuses.
Barrière anti-radon du côté extérieur d'un mur en maçonnerie de blocs en béton en contact avec le terrain, avec un niveau de référence d'exposition au radon 150 Bq/m³, avec membrane en bitume modifié par élastomère SBS, LBM(SBS)-40-FP, avec une armature de feutre de polyester renforcé et stabilisé de 150 g/m², de surface non protégée, et coefficient de diffusion-perméabilité au radon 7x10-12 m²/s, avec fonction d'imperméabilisation, impression préalable avec émulsion bitumineuse anionique avec charges (rendement: 0,5 kg/m²), totalement adhérée au support avec chalumeau. Mise en place: avec des recouvrements; sur une couche de régularisation de mortier de ciment, confectionné sur chantier, avec adjuvant hydrofuge, dosage 1:5, de 2 cm d'épaisseur, finition lissée. Exhalation de radon prévue à travers la barrière de protection: 0,001 Bq/m²·h. Le prix ne comprend pas la couche antipoinçonnante.
Code interne |  | Désignation |  | Quantité | Unité | Prix unitaire | Prix total
mt08aaa010a |  | Eau. |  | 0.006 | m³ | 1088.23 | 6.53
mt01arg005a |  | Sable de carrière, pour mortier confectionné sur le chantier. |  | 0.032 | t | 11771.8 | 376.7
mt08cem000a |  | Ciment gris en sacs. |  | 6 | kg | 79.08 | 474.48
mt08adt010 |  | Adjuvant hydrofuge pour imperméabilisation des mortiers ou des bétons. |  | 0.12 | kg | 870.59 | 104.47
mt14iea020c |  | Émulsion bitumineuse anionique avec charges. |  | 0.5 | kg | 2808.02 | 1404.01
mt14lba010k |  | Membrane en bitume modifié par élastomère SBS, LBM(SBS)-40-FP, de 3,5 mm d'épaisseur, masse nominale 4 kg/m², avec une armature de feutre de polyester renforcé et stabilisé de 150 g/m², de surface non protégée, et coefficient de diffusion-perméabilité au radon 7x10-12 m²/s. Selon NF EN 13707. |  | 1.1 | m² | 5962.92 | 6559.21
mo029 |  | Compagnon professionnel III/CP2 poseur de membranes d'étanchéité. |  | 0.182 | h | 1727.44 | 314.39
mo067 |  | Ouvrier professionnel II/OP poseur de membranes d'étanchéité. |  | 0.364 | h | 1107.54 | 403.14
mo020 |  | Compagnon professionnel III/CP2 construction. |  | 0.503 | h | 1727.44 | 868.9
mo113 |  | Ouvrier d'exécution I/OE1 construction. |  | 0.251 | h | 1065.7 | 267.49
|  | Frais de chantier des unités d'ouvrage |  | 2 | % | 10779.3 | 215.59
Coût d'entretien décennal: 549,75F CFA les 10 premières années. | [5 empty] | Montant total HT: | 10994.9