## Feuille 1
GPC010 | m² | Plancher de poutrelles métalliques.
Plancher de 26 = 22+4 cm d'épaisseur, composé de: poutrelles en acier laminé à chaud NF EN 10025 S275JR, en profilés simples, IPE 100; entrevous en terre cuite, 60x25x22 cm; dalle de compression en béton armé de 4 cm d'épaisseur, réalisée avec béton confectionné sur le chantier BCN: CPJ-CEM II/A 32,5 - TP - B 30 - 15/25 - E: 2a - BA - P 18-305, coulage avec des moyens manuels, volume de béton 0,08 m³/m², acier Fe E 500 en zone de renfort aux moments négatifs, quantité 1,8 kg/m³, et treillis soudé 100x100 mm et Ø 3,0-3,0 mm, en acier Fe E 500, comme armature de répartition; montage et démontage du système de coffrage. Le prix comprend le ferraillage de l'armature (coupe, façonnage et assemblage des éléments) sur l'aire de ferraillage en chantier, la pose en coffrage sur site, les soudures, les coupes, les épointages, les pièces spéciales, les douilles et les éléments auxiliaires de montage.
Code interne |  | Désignation | Quantité | Unité | Prix unitaire | Prix total
mt08evm010 |  | Système de coffrage partiel en bois, récupérable, pour la réalisation de remplissage des zones d'appui dans des planchers de poutrelles métalliques et entrevous, dûment étayé, amortissable en 50 utilisations, jusqu'à 4,5 m de hauteur. | 0.1 | m² | 18137.2 | 1813.72
mt07bce010f |  | Entrevous en terre cuite, 60x25x22 cm, selon NF EN 15037-3. Comprend les pièces spéciales. | 6 | U | 1458.19 | 8749.14
mt07ala010deb |  | Acier laminé NF EN 10025 S275JR, en profilés laminés à chaud, pièces simples, pour applications structurales, finition avec impression antioxydante. Travaillé et monté en atelier, à placer avec assemblages soudés sur site. | 13.365 | kg | 1244.32 | 16630.3
mt07aco055e |  | Barres en acier haute adhérence, Fe E 500, de divers diamètres. | 1.8 | kg | 753.4 | 1356.12
mt08var050 |  | Fil de fer galvanisé pour attacher, de 1,30 mm de diamètre. | 0.022 | kg | 1088.23 | 23.94
mt07ame100aaa |  | Treillis soudé 100x100 mm, fils porteurs de 3 mm de diamètre et fils de répartition de 3 mm de diamètre, en acier Fe E 500. | 1.1 | m² | 828.74 | 911.61
mt08aaa010a |  | Eau. | 0.014 | m³ | 1088.23 | 15.24
mt01arg000a |  | Sable criblé. | 0.031 | m³ | 16467.5 | 510.49
mt01arg001ar |  | Gros granulats homogénéisés, de taille maximale 15/25 mm. | 0.058 | m³ | 17585.8 | 1019.97
mt08cem000a |  | Ciment gris en sacs. | 36.8 | kg | 79.08 | 2910.14
mq06hor010 |  | Bétonnière électrique avec une capacité de gâchage de 160 l. | 0.048 | h | 1663.34 | 79.84
mq08sol010 |  | Poste d'oxycoupage, avec acétylène comme combustible et oxygène comme comburant. | 0.01 | h | 3979.68 | 39.8
mq08sol020 |  | Équipement et éléments auxiliaires pour soudure électrique. | 0.015 | h | 1650.81 | 24.76
mo047 |  | Compagnon professionnel III/CP2 charpentier métal. | 0.239 | h | 1797.7 | 429.65
mo094 |  | Ouvrier professionnel II/OP charpentier métal. | 0.239 | h | 1151.8 | 275.28
mo044 |  | Compagnon professionnel III/CP2 coffreur. | 0.066 | h | 1797.7 | 118.65
mo091 |  | Ouvrier professionnel II/OP coffreur. | 0.066 | h | 1151.8 | 76.02
mo043 |  | Compagnon professionnel III/CP2 ferrailleur. | 0.05 | h | 1797.7 | 89.89
mo090 |  | Ouvrier professionnel II/OP ferrailleur. | 0.052 | h | 1151.8 | 59.89
mo113 |  | Ouvrier d'exécution I/OE1 construction. | 0.096 | h | 1065.7 | 102.31
mo112 |  | Ouvrier d'exécution I/OE2 construction. | 0.1 | h | 1083.13 | 108.31
mo045 |  | Compagnon professionnel III/CP2 bétonneur. | 0.029 | h | 1797.7 | 52.13
mo092 |  | Ouvrier professionnel II/OP bétonneur. | 0.114 | h | 1151.8 | 131.31
|  | Frais de chantier des unités d'ouvrage | 2 | % | 35528.6 | 710.57
Coût d'entretien décennal: 1.087,17F CFA les 10 premières années. |  |  |  |  | Montant total HT: | 36239.1