## Feuille 1
GPC030 | m² |  | Panneau sandwich pour plancher, sur structure en acier.
Panneau sandwich à languette et rainure sur les quatre côtés, constitué de: côté extérieur de plaque de plâtre renforcé avec des fibres, de 12 mm d'épaisseur, noyau isolant de mousse de polystyrène extrudé de 80 mm d'épaisseur et côté intérieur de plaque de plâtre renforcé avec des fibres, de 12 mm d'épaisseur, de 2400x550 mm, transmittance thermique 0,423 W/(m²K), Euroclasse B-s1, d0 de réaction au feu, selon NF EN 13501-1, fixé avec vis autoforeuses à tête fraisée, d'acier au carbone, sur structure en acier de profilés avec ailes allant jusqu'à 6 mm d'épaisseur, avec une portée entre les appuis de 40 cm, pour plancher. Comprend, le mastic adhésif, pour le scellement des joints entre panneaux. Le prix ne comprend pas le revêtement de sol.
Code interne |  | Désignation |  | Quantité | Unité | Prix unitaire | Prix total
mt13pst040jh |  | Panneau sandwich à languette et rainure sur les quatre côtés, constitué de: côté extérieur de plaque de plâtre renforcé avec des fibres, de 12 mm d'épaisseur, noyau isolant de mousse de polystyrène extrudé de 80 mm d'épaisseur et côté intérieur de plaque de plâtre renforcé avec des fibres, de 12 mm d'épaisseur, de 2400x550 mm, transmittance thermique 0,423 W/(m²K), Euroclasse B-s1, d0 de réaction au feu, selon NF EN 13501-1. |  | 1.05 | m² | 49181.7 | 51640.8
mt13pst130f |  | Vis autoforeuse à tête fraisée, d'acier au carbone, de 6,3 mm de diamètre et 145 mm de longueur. |  | 16 | U | 745.78 | 11932.5
mt13pst050a |  | Cartouche de 310 ml de mastic adhésif, à base de polymères acryliques en dispersion aqueuse. |  | 0.24 | U | 5874.88 | 1409.97
mo054 |  | Compagnon professionnel III/CP2 poseur d'isolants rigides ou flexibles. |  | 0.228 | h | 1775.06 | 404.71
mo101 |  | Ouvrier professionnel II/OP poseur d'isolants rigides ou flexibles. |  | 0.228 | h | 1107.54 | 252.52
|  | Frais de chantier des unités d'ouvrage |  | 2 | % | 65640.5 | 1312.81
[6 empty] | Montant total HT: | 66953.3