## Feuille 1
FIC010 | m² |  | Isolation thermique intermédiaire dans la cloison de plaques.
Isolation thermique intermédiaire dans la cloison de plaques, avec panneau semi-rigide en laine minérale, Geowall 37 "ISOVER", selon NF EN 13162, non revêtu, de 40 mm d'épaisseur, résistance thermique 1,081 m²K/W, conductivité thermique 0,037 W/(mK), mis en place entre les montants de l'ossature porteuse.
Code interne |  | Désignation |  | Quantité | Unité | Prix unitaire | Prix total
mt16lri010bo |  | Panneau semi-rigide en laine minérale, Geowall 37 "ISOVER", selon NF EN 13162, non revêtu, de 40 mm d'épaisseur, résistance thermique 1,081 m²K/W, conductivité thermique 0,037 W/(mK), coefficient d'absorption acoustique moyen 0,7 pour une fréquence de 500 Hz et Euroclasse A1 de réaction au feu selon NF EN 13501-1. |  | 1 | m² | 2804.62 | 2804.62
mo054 |  | Compagnon professionnel III/CP2 poseur d'isolants rigides ou flexibles. |  | 0.062 | h | 1819.81 | 112.83
mo101 |  | Ouvrier professionnel II/OP poseur d'isolants rigides ou flexibles. |  | 0.062 | h | 1135.46 | 70.4
|  | Frais de chantier des unités d'ouvrage |  | 2 | % | 2987.85 | 59.76
Coût d'entretien décennal: 45,71F CFA les 10 premières années. | [5 empty] | Montant total HT: | 3047.61