## Feuille 1
EMV010 | m² | Verrière de plaques translucides, dans couverture plate.
Verrière à quatre pans dans couverture plate, avec plaque alvéolaire translucide plane en polycarbonate cellulaire, de 16 mm d'épaisseur, incolore, conductivité thermique 3,02 W/(mK), Euroclasse B-s1, d0 de réaction au feu, selon NF EN 13501-1, avec une transmission de luminosité de 76%, en fournissant une isolation acoustique de 18 dB. Comprend les accessoires de fixation des plaques et le silicone neutre oxymique, pour le scellement des joints. Le prix ne comprend pas la structure support.
Code interne |  | Désignation | Quantité | Unité | Prix unitaire | Prix total
mt21lpc010g |  | Plaque alvéolaire translucide plane en polycarbonate cellulaire, de 16 mm d'épaisseur, incolore, conductivité thermique 3,02 W/(mK), Euroclasse B-s1, d0 de réaction au feu, selon NF EN 13501-1, avec une transmission de luminosité de 76%, en fournissant une isolation acoustique de 18 dB et avec traitement aux rayons UV sur les deux faces. | 1.05 | m² | 26924 | 28270.2
mt21lpc030 |  | Kit d'accessoires de fixation, pour plaques en polycarbonate cellulaire, dans les verrières, constitué de vis autoformeuses en acier inoxydable, rondelle en aluminium et EPDM pièces de protection en polypropylène pour montage sous pression, ruban autoadhésif et les profilés de fermeture latérale. | 0.2 | U | 26394.4 | 5278.88
mt22www050a |  | Cartouche de 300 ml de silicone neutre oxymique, à élasticité permanente et séchage rapide, couleur blanche, intervalle de température de travail de -60 à 150°C, avec résistance aux rayons UV, dureté Shore A approchée de 22, selon NF EN ISO 868 et élongation à la rupture >= 800%, selon NF EN ISO 8339. | 0.2 | U | 4027.27 | 805.45
mo011 |  | Compagnon professionnel III/CP2 monteur. | 0.443 | h | 1775.06 | 786.35
mo080 |  | Ouvrier professionnel II/OP monteur. | 0.443 | h | 1107.54 | 490.64
|  | Frais de chantier des unités d'ouvrage | 2 | % | 35631.5 | 712.63
Coût d'entretien décennal: 9.122,38F CFA les 10 premières années. |  |  |  |  | Montant total HT: | 36344.1