## Feuille 1
ETI010 | m |  | Joint de dilatation en toiture terrasse chaude, accessible. Imperméabilisation avec des membranes bitumineuses.
Joint de dilatation en toiture terrasse chaude, accessible, avec revêtement de sol flottant sur supports, type conventionnelle. Imperméabilisation: deux bandes adhérentes, de membrane en bitume modifié par élastomère SBS, LBM(SBS)-30-FP, avec une armature de feutre de polyester non tissé de 160 g/m², de surface non protégée, totalement adhérées au support avec un chalumeau, de chaque côté de la liaison, impression préalable avec émulsion bitumineuse anionique avec charges; bande de renfort de 50 cm de largeur, réalisée à partir de membrane en bitume modifié par élastomère SBS, LBM(SBS)-40-FP, avec une armature de feutre de polyester non tissé de 160 g/m², de surface non protégée, en formant un pli sans adhérer dans la zone du joint; cordon de remplissage pour joint de dilatation, de mastic avec une base bitumineuse type BH-II, de 25 mm de diamètre; et bande de finalisation de 32 cm de largeur, réalisée à partir de membrane en bitume modifié par élastomère SBS, LBM(SBS)-40-FP, avec une armature de feutre de polyester non tissé de 160 g/m², de surface non protégée soudée à l'imperméabilisation de la toiture, en formant un pli sans adhérer dans la zone du joint, sur le cordon de remplissage.
Code interne |  | Désignation |  | Quantité | Unité | Prix unitaire | Prix total
mt14iea020c |  | Émulsion bitumineuse anionique avec charges. |  | 0.18 | kg | 2808.02 | 505.44
mt14lba010c |  | Membrane en bitume modifié par élastomère SBS, LBM(SBS)-30-FP, de 2,5 mm d'épaisseur, masse nominale 3 kg/m², avec une armature de feutre de polyester non tissé de 160 g/m², de surface non protégée. Selon NF EN 13707. |  | 0.6 | m² | 4715.83 | 2829.5
mt14lba010g |  | Membrane en bitume modifié par élastomère SBS, LBM(SBS)-40-FP, de 3,5 mm d'épaisseur, masse nominale 4 kg/m², avec une armature de feutre de polyester non tissé de 160 g/m², de surface non protégée. Selon NF EN 13707. |  | 0.855 | m² | 5896.85 | 5041.81
mt15sja010q |  | Cordon de remplissage pour joint de dilatation, de mastic avec une base bitumineuse type BH-II, de 25 mm de diamètre. |  | 1.05 | m | 2649.45 | 2781.92
mo029 |  | Compagnon professionnel III/CP2 poseur de membranes d'étanchéité. |  | 0.174 | h | 1727.44 | 300.57
mo067 |  | Ouvrier professionnel II/OP poseur de membranes d'étanchéité. |  | 0.174 | h | 1107.54 | 192.71
|  | Frais de chantier des unités d'ouvrage |  | 2 | % | 11652 | 233.04
Coût d'entretien décennal: 17.589,79F CFA les 10 premières années. | [5 empty] | Montant total HT: | 11885