## Feuille 1
FIA010 | m² | Isolation thermique du sol d'une chambre froide, avec du polystyrène extrudé.
Isolation thermique du sol d'une chambre froide, constituée de double panneau rigide en polystyrène extrudé, à surface lisse et usinage latéral à feuillures mi-bois, de 90 mm d'épaisseur, résistance à la compression >= 500 kPa, résistance thermique 2,5 m²K/W, conductivité thermique 0,036 W/(mK), placé bord à bord à la base du dallage, simplement appuyé, mise en place préalable de pare-vapeur avec membrane de bitume additif avec plastomère APP, LA-30-AL mis en place avec émulsion bitumineuse anionique avec charges sur une couche de béton de propreté, recouvert avec film de polyéthylène de 0,2 mm d'épaisseur, préparé pour recevoir un dallage en béton. Comprend la bande autoadhésive pour le scellement des joints. Le prix ne comprend pas la couche de béton de propreté.
Code interne |  | Désignation | Quantité | Unité | Prix unitaire | Prix total
mt14iea020c |  | Émulsion bitumineuse anionique avec charges. | 0.3 | kg | 2808.02 | 842.41
mt14lad010i |  | Membrane de bitume additif avec plastomère APP, LA-30-AL, de 2 mm d'épaisseur, masse nominale 3 kg/m², avec armature en aluminium, de surface non protégée. Selon NF EN 13707. | 1.05 | m² | 6367.61 | 6685.99
mt16pxa010bfq |  | Panneau rigide en polystyrène extrudé, selon NF EN 13164, à surface lisse et usinage latéral à feuillures mi-bois, de 90 mm d'épaisseur, résistance à la compression >= 500 kPa, résistance thermique 2,5 m²K/W, conductivité thermique 0,036 W/(mK), Euroclasse E de réaction au feu selon NF EN 13501-1, avec code de désignation XPS-EN 13164-T1-CS(10/Y)500-DS(70,90)-DLT(2)5-CC(2/1,5/50)175-WL(T)0,7-WD(V)3-FTCD1. | 2.2 | m² | 20365.4 | 44803.9
mt16png010d |  | Film de polyéthylène de 0,2 mm d'épaisseur et 184 g/m² de masse surfacique. | 1.1 | m² | 349.09 | 384
mt16aaa030 |  | Ruban autoadhésif pour le scellement des joints. | 0.4 | m | 255.43 | 102.17
mo054 |  | Compagnon professionnel III/CP2 poseur d'isolants rigides ou flexibles. | 0.311 | h | 1775.06 | 552.04
mo101 |  | Ouvrier professionnel II/OP poseur d'isolants rigides ou flexibles. | 0.311 | h | 1107.54 | 344.44
|  | Frais de chantier des unités d'ouvrage | 2 | % | 53714.9 | 1074.3
[5 empty] | Montant total HT: | 54789.3