## Feuille 1
FSC070 | m² | Revêtement de sol intérieur en pièces de terre cuite. Pose en couche épaisse.
Revêtement de sol intérieur en carreaux en terre cuite, fabriqué mécaniquement, de 10x10x1,5 cm, capacité d'absorption en eau 6%<E<=10%, groupe AIIb, selon NF EN 14411, avec résistance au glissement jusqu'à 15 selon DIN CEN/TS 12633. POSE: en couche épaisse avec du mortier de ciment. JOINTOIEMENT: avec du mortier de joints cémenteux amélioré, type CG2 W A, selon NF EN 13888, avec absorption d'eau réduite et résistance élevée à l'abrasion, Webercolor Junta Fina "WEBER", couleur Blanco, dans des joints de 2 mm d'épaisseur.
Code interne |  | Désignation | Quantité | Unité | Prix unitaire | Prix total
mt18bdo020maa |  | Carreaux en terre cuite, fabriqué mécaniquement, de 10x10x1,5 cm, capacité d'absorption en eau 6%<E<=10%, groupe AIIb, selon NF EN 14411, avec résistance au glissement jusqu'à 15 selon DIN CEN/TS 12633. | 1.05 | m² | 17431.1 | 18302.7
mt09mor010c |  | Mortier de ciment CEM II/B-P 32,5 N type M-5, confectionné sur site avec 250 kg/m³ de ciment et une proportion en volume 1/6. | 0.03 | m³ | 84102.6 | 2523.08
mt18acc050b |  | Croisillons en PVC pour séparation entre 3 et 15 mm. | 51 | U | 21.25 | 1083.75
mt09mcw050fa |  | Mortier de joints cémenteux amélioré, type CG2 W A, selon NF EN 13888, avec absorption d'eau réduite et résistance élevée à l'abrasion, Webercolor Junta Fina "WEBER", couleur Blanco, composé de ciment blanc, ciment gris, granulats calcaires, résines synthétiques, additifs organiques et inorganiques spécifiques et pigments minéraux, avec un contenu très bas de composés organiques volatiles (COV), extra-fin et imperméable à l'eau, pour jointoiement de tout type de pièces céramiques et pierres naturelles, pour joints de jusqu'à 3 mm. | 2 | kg | 928.27 | 1856.54
mo023 |  | Compagnon professionnel III/CP2 carreleur en revêtements de sols. | 0.569 | h | 1770.99 | 1007.69
mo061 |  | Ouvrier professionnel II/OP carreleur en revêtements de sols. | 0.284 | h | 1135.46 | 322.47
|  | Frais de chantier des unités d'ouvrage | 2 | % | 25096.2 | 501.92
Coût d'entretien décennal: 4.351,68F CFA les 10 premières années. |  |  |  |  | Montant total HT: | 25598.1